## 碳钢紧固件牌号对照表
紧固件制造常用碳钢各国牌号明细对照表
说明：本表为螺丝/螺栓/螺母量产专用牌号，按强度等级分类，包含国标、美标、日标、欧标，为车间采购、来料对照、图纸替换专用明细。
一、4.8级及以下（低碳、不热处理、冷镦通用）
强度等级 | 中国GB | 美标SAE/ASTM | 日标JIS | 欧标EN/DIN | 适用产品
4.8/4.6级 | Q235、10#、ML10 | 1008、1010、1018 | SWRCH10K、SWRCH18A | C10、1.0301、C22 | 普通螺丝、螺母、垫片、家具螺丝
自攻/钻尾专用 | 20#、ML20 | 1022 | SWRCH22A | C22E | 自攻钉、钻尾螺丝、墙板钉
二、6.8级、8.8级（中碳调质、需热处理、主流螺栓）
强度等级 | 中国GB | 美标SAE/ASTM | 日标JIS | 欧标EN/DIN | 适用产品
6.8级 | 30#、ML30 | 1030 | SWRCH30K | C30、CK30 | 中小规格普通高强螺栓
8.8级（通用） | 35#、ML35、40#、ML40、45# | 1035、1040、1045 | SWRCH35K、SWRCH40K、SWRCH45K | C35、CK35、C45、1.0503 | 内外六角、法兰螺丝、机械螺栓
三、10.9级、12.9级（高强合金、淬火回火、重载）
强度等级 | 中国GB | 美标SAE/ASTM | 日标JIS | 欧标EN/DIN | 适用产品
10.9级 | 40Cr、35CrMoA、20MnTiB | 5140、4135 | SCM435、SWRCH435K | 41Cr4(1.7035)、34CrMo4 | 汽车、机械、结构高强螺栓
12.9级 | 42CrMoA、30CrMnSiA | 4140、4340 | SCM440、SCM445 | 42CrMo4(1.7225) | 模具、重工、高强度精密螺栓
四、精密易切削钢（自动车床、微型螺丝、精密紧固件）
类型 | 中国GB | 美标SAE | 日标JIS | 欧标EN/DIN | 制程说明
易切碳钢 | Y15、Y35 | 1215、12L14 | SUM22、SUM24L | 11SMn30 | 仅车床加工，不适合高速冷镦
五、紧固件行业专用牌号定义极简说明
• 国标ML系列：冷镦专用钢，杂质低、防开裂，螺丝厂主力线材
• 日标SWRCH系列：紧固件专用冷镦线材（A普通、K高纯净）
• 美标10XX：通用碳钢，1045=45#、1035=35#
• 欧标CK/C系列：精控冷镦碳钢，出口欧盟紧固件常用
• SCM系列：铬钼合金，专为10.9/12.9高强螺栓设计

## 不锈钢紧固件牌号对照表
紧固件制造常用不锈钢各国牌号明细对照表
说明：本表为螺丝/螺栓/螺母量产专用不锈钢牌号，按材料系列分类，包含国标、美标、日标、欧标，为车间采购、来料对照、图纸替换、防腐场景选型专用明细。
一、奥氏体不锈钢（300系，通用防腐冷镦主力，占紧固件用量90%+）
牌号类型 | 中国GB（新/旧牌号） | 美标ASTM/SAE/UNS | 日标JIS | 欧标EN/DIN（材料号） | 紧固件通用性能等级 | 适用紧固件产品 | 制程核心特点
通用304 | 06Cr19Ni10 / 0Cr18Ni9 | 304 / S30400 | SUS304 | 1.4301 | A2-70、A2-80 | 普通不锈钢螺丝、螺母、垫片、内/外六角螺栓、法兰螺丝、弹垫 | 冷镦性优良，常规热处理即可，通用性最强
低碳304L | 022Cr19Ni10 / 00Cr19Ni10 | 304L / S30403 | SUS304L | 1.4306 | A2-50 | 焊接组合螺栓、焊接型紧固件、需耐晶间腐蚀的场景 | 低碳含量，焊接性极佳，焊接后无晶间腐蚀风险
耐酸碱316 | 06Cr17Ni12Mo2 / 0Cr17Ni12Mo2 | 316 / S31600 | SUS316 | 1.4401 | A4-70、A4-80 | 海洋设备、化工、食品医疗设备用紧固件，耐酸碱腐蚀 | 含钼元素，耐氯离子/酸碱腐蚀能力远优于304
低碳316L | 022Cr17Ni12Mo2 / 00Cr17Ni14Mo2 | 316L / S31603 | SUS316L | 1.4404 | A4-50 | 焊接型316紧固件、高温/高腐蚀场景 | 低碳含量，焊接性优异，耐晶间腐蚀能力强
冷镦专用302 | 12Cr18Ni9 / 1Cr18Ni9 | 302 / S30200 | SUS302 | 1.4300 | - | 复杂成型冷镦螺栓、自攻钉、多工位成型件 | 含碳量略高，冷作硬化效果好，冷镦成型性佳
低硬化305 | 06Cr18Ni12 / 0Cr18Ni12 | 305 / S30500 | SUS305 | 1.4303 | - | 高精度复杂冷镦件、多次成型的紧固件 | 镍含量提升，加工硬化率低，冷镦过程不易开裂
高温耐蚀310S | 06Cr25Ni20 / 0Cr25Ni20 | 310S / S31008 | SUS310S | 1.4845 | - | 高温炉、热处理设备用耐高温紧固件 | 高铬高镍，可承受1000℃以上高温，抗氧化性强
易切削303 | 06Cr18Ni10S / 0Cr18Ni9S | 303 / S30300 | SUS303 | 1.4305 | - | 自动车床加工的精密小螺丝、微型螺钉 | 含硫元素，切削性能优异，不适合高速冷镦
二、马氏体不锈钢（400系，高强度可淬火，重载高强紧固件）
牌号类型 | 中国GB（新/旧牌号） | 美标ASTM/SAE/UNS | 日标JIS | 欧标EN/DIN（材料号） | 紧固件通用性能等级 | 适用紧固件产品 | 制程核心特点
通用高强410 | 12Cr13 / 1Cr13 | 410 / S41000 | SUS410 | 1.4006 | - | 高强度自攻钉、木螺丝、普通高强螺栓、刀型紧固件 | 可淬火回火，硬度可达HRC40以上，冷镦成型性一般
高硬耐磨420 | 20Cr13 / 2Cr13 | 420 / S42000 | SUS420 | 1.4021 | - | 高耐磨自攻钉、钻尾螺丝、刀具型紧固件 | 含碳量高，淬火后硬度可达HRC50以上，耐磨性能优异
超高强431 | 17Cr16Ni2 / 1Cr17Ni2 | 431 / S43100 | SUS431 | 1.4057 | 10.9/12.9级 | 军工、重工、重载场景用超高强不锈钢螺栓 | 含镍铬元素，淬火后强度可达1200MPa以上，韧性好
易切削416 | Y12Cr13 / Y1Cr13 | 416 / S41600 | SUS416 | 1.4005 | - | 自动车床加工的精密高强小螺丝、销钉 | 含硫易切削，切削速度快，表面光洁度高
三、铁素体不锈钢（400系，低成本低强度，装饰/轻载场景）
牌号类型 | 中国GB（新/旧牌号） | 美标ASTM/UNS | 日标JIS | 欧标EN/DIN（材料号） | 适用紧固件产品 | 制程核心特点
通用430 | 10Cr17 / 1Cr17 | 430 / S43000 | SUS430 | 1.4016 | 家电装饰螺丝、厨卫轻载紧固件、标牌螺丝 | 不可热处理强化，冷镦成型性一般，成本远低于304，耐大气腐蚀
四、双相不锈钢（超高耐蚀+高强度，海洋/化工重载场景）
牌号类型 | 中国GB（新/旧牌号） | 美标ASTM/SAE/UNS | 日标JIS | 欧标EN/DIN（材料号） | 紧固件通用性能等级 | 适用紧固件产品 | 制程核心特点
2205双相钢 | 022Cr23Ni5Mo3N | S32205 | SUS329J3L | 1.4462 | - | 海洋平台、化工设备、海水环境用重载防腐螺栓、螺母 | 高强度、高耐蚀，冷镦成型性一般，需专用热处理工艺
五、紧固件不锈钢行业核心说明
• 性能等级通用叫法：A2-70=304材质，抗拉强度700MPa级，最常用；A4-70=316材质，耐酸碱腐蚀专用
• 后缀L代表低碳，焊接性好，耐晶间腐蚀，适合焊接型紧固件
• 冷镦选型核心原则：普通场景优先304/A2-70，性价比最高；焊接场景优先304L/316L；高强场景优先431/双相钢
• 自动车床加工优先303/416易切削钢，提升加工效率
• 各国牌号替换规则：同系列牌号可直接等效替换，高强度场景需确认热处理工艺，出口欧盟/美标优先使用对应标准牌号

## 有色金属紧固件牌号对照表
紧固件制造常用有色金属各国牌号明细对照表
说明：本表为螺丝/螺栓/螺母量产专用有色金属牌号，按材料系列分类，包含国标、美标、日标、欧标，为车间采购、来料对照、图纸替换、防腐/轻量化场景选型专用明细。
一、铜合金紧固件（最常用，导电、耐腐蚀、装饰性好，易冷镦成型）
牌号类型 | 中国GB（新/旧牌号） | 美标ASTM/SAE/UNS | 日标JIS | 欧标EN/DIN（材料号） | 适用紧固件产品 | 制程核心特点
普通冷镦黄铜 | H62、H65、H68 | C27000、C26800、C26200 | C2700、C2680、C2620 | CW505L、CW507L、CW509L | 普通黄铜螺丝、螺母、垫片、装饰件、导电紧固件 | 塑性极佳，冷镦成型性好，焊接性优良，成本适中，是铜紧固件的主力材料
易切削黄铜（自动车床专用） | HPb59-1、HPb62-1 | C37700、C36000 | C3771、C3604 | CW617N、CW614N | 精密小螺丝、走心机加工件、自动车床批量生产紧固件 | 含铅元素，切削性能优异，加工效率高，表面光洁度好，不适合高速冷镦成型
高强度冷镦黄铜 | H70、H85 | C26000、C23000 | C2600、C2300 | CW510L、CW500L | 高强度黄铜螺栓、导电弹性件、耐腐蚀结构紧固件 | 镍含量提升，强度和耐蚀性优于普通黄铜，冷镦成型性良好，可做弹性紧固件
二、青铜紧固件（耐蚀、强度高，重载/腐蚀场景专用）
锡青铜 | QSn6.5-0.1、QSn4-3 | C51900、C51100 | C5191、C5111 | CW459K、CW450K | 耐磨螺栓、轴承型紧固件、高耐磨场景用螺丝 | 含锡元素，耐磨性能优异，耐蚀性优于黄铜，适合重载耐磨场景，冷镦成型性一般
铝青铜 | QAl9-4、QAl10-3-1.5 | C95400、C95500 | C9540、C9550 | CW307G、CW308G | 高强度耐腐蚀重载螺栓、海洋设备紧固件、化工用螺丝 | 含铝元素，强度极高，耐海水、酸碱腐蚀能力强，耐磨性能好，适合极端腐蚀重载场景
硅青铜 | QSi3-1 | C65500 | C6551 | CW116C | 弹性紧固件、弹簧垫片、导电弹性件、耐腐蚀弹簧螺丝 | 含硅元素，弹性优异，耐蚀性好，冷镦成型性佳，适合做弹性紧固件和弹簧类零件
三、白铜紧固件（耐蚀性极强，海洋/高腐蚀场景专用）
锌白铜（洋白铜） | BZn18-18、BZn15-20 | C75200、C75400 | C7521、C7541 | CW409J、CW407J | 装饰紧固件、弹片、导电弹性件、耐腐蚀精密螺丝 | 含锌镍元素，外观呈银白色，耐蚀性优异，弹性好，冷镦成型性佳，适合装饰和弹性紧固件
铁白铜 | BFe10-1-1、BFe30-1-1 | C70600、C71500 | C7060、C7150 | CW352H、CW354H | 海洋设备紧固件、海水环境用螺栓、化工耐腐蚀螺丝 | 含铁镍元素，耐海水腐蚀能力极强，强度高，适合海洋和化工极端腐蚀场景
四、铝合金紧固件（轻量化首选，3C/汽车/航空轻量化场景专用）
通用冷镦铝合金 | 6061、6063 | A96061、A96063 | A6061、A6063 | AW-6061、AW-6063 | 轻量化螺丝、3C产品紧固件、汽车内饰件、普通铝合金螺栓 | 镁硅系铝合金，塑性好，冷镦成型性佳，可阳极氧化处理，成本适中，是铝合金紧固件的主力材料
高强度航空铝合金 | 7075、7050 | A97075、A97050 | A7075、A7050 | AW-7075、AW-7050 | 航空航天紧固件、汽车底盘高强轻量化螺栓、高端设备结构件 | 锌镁铜系超高强铝合金，强度可与钢材媲美，轻量化效果极佳，适合高强轻量化场景，冷镦成型性一般，需专用热处理
冷镦专用铝合金 | 5052、5056 | A95052、A95056 | A5052、A5056 | AW-5052、AW-5056 | 冷镦成型铆钉、自攻钉、轻量化钣金紧固件 | 铝镁系铝合金，塑性极佳，冷镦不开裂，耐蚀性好，适合复杂冷镦成型的轻量化紧固件
五、钛合金紧固件（超高耐蚀+极致轻量化，航空/海洋/化工极端场景专用）
工业纯钛 | TA1、TA2 | Grade 1、Grade 2 | TP270、TP340 | Ti1、Ti2 | 化工耐腐蚀紧固件、医疗设备螺丝、海洋设备轻载螺栓 | 纯钛材质，耐蚀性极强，密度仅为钢材的60%，塑性好，冷镦成型性佳，适合轻载高腐蚀轻量化场景
高强钛合金 | TC4、TC4ELI | Ti-6Al-4V、Ti-6Al-4V ELI | Ti-6Al-4V | Ti6Al4V | 航空航天重载螺栓、军工紧固件、海洋平台高强轻量化螺栓 | 钛铝钒合金，强度极高，耐蚀性好，密度低，比强度远超钢材，适合重载高强轻量化极端场景，冷镦成型性差，多采用机加工成型
耐蚀钛合金 | TA9、TA10 | Grade 7、Grade 12 | Ti-0.2Pd、Ti-0.3Mo-0.8Ni | TiPd0.2、TiMo0.3Ni0.8 | 化工强腐蚀环境用紧固件、海水环境专用螺栓 | 含钯/钼镍元素，耐强酸碱、氯离子腐蚀能力远超纯钛，适合极端强腐蚀场景
六、其他有色金属紧固件（低成本/超轻量化特殊场景专用）
锌合金 | ZnAl4Cu1、ZnAl5Cu3 | Z33520、Z35530 | ZDC1、ZDC2 | ZL0430、ZL0530 | 低强度装饰螺丝、标牌紧固件、家电五金件 | 压铸成型性好，成本极低，外观可电镀，强度低，不适合重载场景
镁合金 | AZ31B、AZ91D | M11311、M11911 | AZ31B、AZ91D | AZ31B、AZ91D | 超轻量化航空紧固件、3C产品超轻螺丝、汽车轻量化零件 | 密度仅为铝合金的2/3，轻量化效果极致，强度适中，耐蚀性一般，需表面防护处理
七、紧固件有色金属行业核心说明
1. 冷镦选型核心原则：普通导电/装饰场景优先H62/H65黄铜，性价比最高；轻量化场景优先6061铝合金；高腐蚀场景优先白铜/钛合金；自动车床加工优先易切削黄铜HPb59-1
2. 各国牌号替换规则：同系列牌号可直接等效替换（如H62≈C27000≈C2700≈CW505L）；高强度/高腐蚀场景需确认热处理工艺，避免直接替换导致性能不达标
3. 出口合规说明：出口欧盟/美标图纸，优先使用对应标准牌号，避免海关合规风险；食品医疗场景需确认材料符合对应食品接触标准